## Номенклатура ПЭТ-155
Общая номенклатура эмалированного провода марки ПЭТ-155 с техническими характеристиками
Ссылки на интернет-старницы с ценами | Номинальный диаметр проволоки, мм | Предельное отклонение для проволоки, мм | Min диаметральная толщина эмали, мм | Наибольший диаметр эмальпровода | Относительное удлинение эмалированного провода, % | Пробивное напряжение не меньше, вольт | Проверка эластичности эмали * | Проверка адгезии эмали ** | Средняя разрушающая нагрузка, Н *** | Min разрушающая нагрузка, Н *** | Номинальное электрическое сопротивление, Ом/м | Ориентировочная масса, кг/км
ПЭТ-155 0.18 | 0.18 | ±0.003 | 0.02 | 0.222 | 20 | 2200 | 5d |  |  |  | 0.6718 | 0.2437
ПЭТ-155 0.224-0.315 | 0.224 | ±0.003 | 0.025 | 0.272 | 21 | 2500 | 5d |  |  |  | 0.4348 | 0.3752
| 0.25 | ±0.004 | 0.025 | 0.301 | 22 | 2500 | 5d |  | 4.5 | 3.8 | 0.3482 | 0.4664
| 0.28 | ±0.004 | 0.025 | 0.334 | 22 | 2800 | 5d |  | 4.8 | 4.1 | 0.2776 | 0.5807
| 0.315 | ±0.004 | 0.025 | 0.371 | 23 | 2800 | 5d |  | 5.2 | 4.4 | 0.2193 | 0.7075
ПЭТ-155 0.335-0.6 | 0.335 | ±0.004 | 0.025 | 0.393 | 23 | 3100 | 5d |  | 5.4 | 4.55 | 0.1939 | 0.7999
| 0.355 | ±0.004 | 0.03 | 0.414 | 23 | 3100 | 5d |  | 5.6 | 4.75 | 0.1727 | 0.8961
| 0.4 | ±0.005 | 0.03 | 0.462 | 24 | 3100 | 5d |  | 6 | 5.1 | 0.136 | 1.1733
| 0.45 | ±0.005 | 0.03 | 0.516 | 25 | 3500 | 5d |  | 6.45 | 5.45 | 0.1075 | 1.4879
| 0.5 | ±0.005 | 0.035 | 0.569 | 25 | 3500 | 5d |  | 6.9 | 5.85 | 0.08706 | 1.8271
| 0.53 | ±0.006 | 0.035 | 0.601 | 25 | 4000 | 5d |  | 7.15 | 6.05 | 0.07748 | 2.0529
| 0.56 | ±0.006 | 0.035 | 0.632 | 26 | 4000 | 5d |  | 7.4 | 6.25 | 0.0694 | 2.2802
| 0.6 | ±0.006 | 0.035 | 0.676 | 26 | 4000 | 7d |  | 7.7 | 6.5 | 0.06045 | 2.6176
ПЭТ-155 0.63-1.25 | 0.63 | ±0.006 | 0.04 | 0.706 | 27 | 4000 | 7d |  | 7.9 | 6.7 | 0.05484 | 2.8723
| 0.67 | ±0.007 | 0.04 | 0.749 | 27 | 4000 | 7d |  | 8.2 | 6.95 | 0.04848 | 3.2486
| 0.71 | ±0.007 | 0.04 | 0.79 | 28 | 4000 | 7d |  | 8.5 | 7.2 | 0.04318 | 3.65
| 0.75 | ±0.008 | 0.04 | 0.832 | 28 | 4400 | 7d |  | 8.8 | 7.45 | 0.03869 | 4.0646
| 0.8 | ±0.008 | 0.04 | 0.885 | 28 | 4400 | 7d |  | 9.1 | 7.7 | 0.03401 | 4.6337
| 0.85 | ±0.009 | 0.04 | 0.937 | 28 | 4400 | 7d |  | 9.4 | 7.95 | 0.03012 | 5.2194
| 0.9 | ±0.009 | 0.04 | 0.99 | 29 | 4700 | 7d |  | 9.7 | 8.2 | 0.02687 | 5.84
| 0.95 | ±0.010 | 0.04 | 1.041 | 29 | 4700 | 7d |  | 10 | 8.5 | 0.02412 | 6.4954
| 1 | ±0.010 | 0.05 | 1.093 | 30 | 4900 | 7d |  | 10.4 | 8.5 | 0.02176 | 7.1857
| 1.06 | ±0.011 | 0.05 | 1.155 | 30 | 4900 | 7d | 12 | 10.7 | 8.8 | 0.01937 | 8.0856
| 1.12 | ±0.011 | 0.05 | 1.217 | 30 | 4900 | 7d | 12 | 11.1 | 9.4 | 0.01735 | 9.0116
| 1.18 | ±0.012 | 0.05 | 1.279 | 31 | 5100 | 7d | 11 | 11.5 | 9.7 | 0.01563 | 9.9879
| 1.25 | ±0.013 | 0.05 | 1.351 | 31 | 5100 | 7d | 10 | 11.9 | 10 | 0.01392 | 11.1904
ПЭТ-155 1.32-2.24 | 1.32 | ±0.013 | 0.06 | 1.423 | 32 | 5100 | 7d | 10 | 12.3 | 10.4 | 0.01249 | 12.4613
| 1.4 | ±0.014 | 0.06 | 1.506 | 32 | 5300 | 7d | 9 | 12.7 | 10.8 | 0.0111 | 14.0306
| 1.45 | ±0.015 | 0.06 | 1.557 | 32 | 5300 | 7d | 9 | 12.9 | 11 | 0.01035 | 15.0717
| 1.5 | ±0.015 | 0.06 | 1.608 | 32 | 5300 | 7d | 9 | 13.2 | 11.2 | 0.009673 | 16.0787
| 1.56 | ±0.016 | 0.06 | 1.67 | 32 | 5300 | 7d | 8 | 13.5 | 11.5 | 0.008943 | 16.3907
| 1.6 | ±0.016 | 0.06 | 1.711 | 32 | 5300 | 7d | 8 | 13.7 | 11.6 | 0.008502 | 18.2664
| 1.7 | ±0.017 | 0.06 | 1.813 | 32 | 5500 | 7d | 8 | 14.2 | 12 | 0.007531 | 20.5936
| 1.8 | ±0.018 | 0.07 | 1.916 | 32 | 5500 | 7d | 7 | 14.7 | 12.4 | 0.006718 | 23.1026
| 1.9 | ±0.019 | 0.07 | 2.018 | 32 | 5500 | 7d | 7 | 15.2 | 12.8 | 0.006029 | 25.7112
| 2 | ±0.020 | 0.07 | 2.12 | 33 | 5700 | 7d | 7 | 15.7 | 13.3 | 0.005441 | 28.4593
| 2.12 | ±0.021 | 0.07 | 2.243 | 33 | 5700 | 8d | 6 | 16.2 | 13.7 | 0.004843 | 31.9414
| 2.24 | ±0.022 | 0.07 | 2.366 | 33 | 5700 | 8d | 6 | 16.7 | 14.2 | 0.004338 | 35.6765
* | Эмальпровода намотанные на стержни с указанными диаметрами должны выдержать тепловой удар (в термостате при t = 200 ±5⁰С тридцать минут)
** | Указывается число кручений обмоточного провода вокруг своей оси для проверки прилипания изоляции
*** | Механическая прочность изоляции испытывается на истирание иглой диаметром 0.23 мм с возрастающей нагрузкой